## Folha1
Dados de Entrada
Miguel Tomas Silva @ 2008
Quantidade de areia necessária? |  |  |  | 3.12 | Kg | [6 empty] | *Preencher apenas os campos a amarelo
|  |  |  | Misturar | 2.300629 | Kg de areia 1
[5 empty] | com | 0.8193708 | Kg de areia 2
Análise Granulométrica - Rectificação da curva granulometrica
AREIA 1 | [7 empty] | AREIA 2
Peneiro | [7 empty] | Peneiro
ASTM | mm | Mat.Ret.(g) | %Ret | %Ret.Cum. | %Pass. | %Pass.Cum. |  | ASTM | mm | Mat.Ret.(g) | %Ret | %Ret.Cum. | %Pass. | %Pass.Cum.
8 | 8 | 0 | 0 | 0 | 100 | 100 |  | 8 | 8 | 0 | 0 | 0 | 100 | 100
4 | 4 | 30.4 | 3.81 | 3.81 | 96.19 | 96.19 |  | 4 | 4 | 0 | 0 | 0 | 100 | 100
2 | 2 | 170.9 | 21.4 | 25.21 | 78.6 | 74.79 |  | 2 | 2 | 0 | 0 | 0 | 100 | 100
1 | 1 | 283.9 | 35.55 | 60.76 | 64.45 | 39.24 |  | 1 | 1 | 1.7 | 0.69 | 0.69 | 99.31 | 99.31
0.5 | 0.5 | 218.5 | 27.36 | 88.12 | 72.64 | 11.88 |  | 0.5 | 0.5 | 14.1 | 5.74 | 6.43 | 94.26 | 93.57
0.25 | 0.25 | 75.3 | 9.43 | 97.55 | 90.57 | 2.45 |  | 0.25 | 0.25 | 61.5 | 25.05 | 31.48 | 74.95 | 68.52
0.125 | 0.125 | 14.6 | 1.83 | 99.38 | 98.17 | 0.62 |  | 0.125 | 0.125 | 98.4 | 40.08 | 71.56 | 59.92 | 28.44
0.063 | 0.063 | 4.1 | 0.51 | 99.89 | 99.49 | 0.11 |  | 0.063 | 0.063 | 61.7 | 25.13 | 96.69 | 74.87 | 3.31
Resto | -- | 1 | 0.13 | 100 | 99.87 | 0 |  | Resto | -- | 8.1 | 3.3 | 99.99 | 96.7 | 0.01
| Total= | 798.7 | g | [5 empty] | Total= | 245.5 | g
[10 empty] | Módulo de Finura |  |  | %Finos
[10 empty] | Areia 1 | 3.7483 |  | Areia 1 | 11.88%
[10 empty] | Areia 2 | 1.1016 |  | Areia 2 | 93.57%
Mistura de maior compacidade
[10 empty] | Areia 1 | 73.74%
[10 empty] | Areia 2 | 26.26%
Curva granulometrica da mistura de máxima compacidade
Mistura de Maxima compacidade
Peneiro
ASTM | mm | Mat.Ret.(g) | %Ret | %Ret.Cum. | %Pass. | %Pass.Cum.
8 | 8 | 0 | 0 | 0 | 100 | 100
4 | 4 | 87.65397 | 2.809422 | 2.809422 | 97.19058 | 97.19058
2 | 2 | 492.3347 | 15.77996 | 18.58938 | 84.22004 | 81.41062
1 | 1 | 823.5273 | 26.39511 | 44.98449 | 73.60489 | 55.01551
0.5 | 0.5 | 676.484 | 21.68218 | 66.66667 | 78.31782 | 33.33333
0.25 | 0.25 | 422.2017 | 13.53211 | 80.19877 | 86.46789 | 19.80123
0.125 | 0.125 | 370.5053 | 11.87517 | 92.07394 | 88.12483 | 7.926056
0.063 | 0.063 | 217.6411 | 6.975676 | 99.04962 | 93.02432 | 0.9503803
Resto | -- | 29.56993 | 0.9477541 | 99.99737 | 99.05225 | 0.002626188
| Total (g) | 3120 | 99.99737
| Verif. | 3119.918
Areia 1 Areia 2 Max Comp